## РД
Вопрос | Вариант ответа1 | Вариант ответа2 | Вариант ответа3 | Вариант ответа4 | Вариант ответа5 | Вариант ответа6 | Способ сварки
В каких случаях нормами и правилами пожарной безопасности запрещается проведение сварочных работ? | Сварка сосудов, аппаратов, трубопроводов коммуникаций, находящихся под напряжением | Сварка свежеокрашенных деталей до полного высыхания краски | Сварка сосудов, аппаратов, трубопроводов коммуникаций, находящихся под избыточным давлением | Сварка сосудов, аппаратов, трубопроводов коммуникаций, заполненных горючими и токсичными материалами | Все варианты правильные |  | РД
В каком месте ставится клеймо сварщика, если шов выполнял один сварщик? | На расстоянии 20 – 40 мм от сварного соединения в начале шва | На расстоянии 30 – 50 мм от границы выполненного им шва сварного соединения в начале и в конце шва | На расстоянии 40 – 60 мм от границы сварного соединения в одном месте | В любом удобном для него месте, доступном для контроля | На расстоянии не более 40 мм от границы сварного соединения в двух местах размещённых равномерно по периметру стыка |  | РД
В каком случае используется сварка блоками или каскадом (секциями)? | Для сварки металла толщиной более 20-25 мм | Для сварки металла толщиной 15-20 мм | Для сварки швов сложной конфигурации | Для сварки металла толщиной 10-15 мм |  |  | РД
В каком случае прихватки при сборке сварных конструкций должны выполняться с подогревом? | Если протяженность прихватки значительная | Если прихватка имеет большой катет | Если основные сварные швы конструкции по требованиям технологии должны выполняться с подогревом | Не регламентируется |  |  | РД
В каком случае разрешается последовательное заземление корпусов нескольких источников сварочного тока? | Разрешается, но не более 2-х, и первая установка от контура заземления заземляется проводом большего сечения | Не разрешается. Каждая установка заземляется индивидуальным проводом | Разрешается, но не более 2-х, и первая установка от контура заземления должна иметь болт заземления большего диаметра | Разрешается, по указанию руководителя работ | Разрешается, по указанию главного энергетика |  | РД
В каком случае следует применять обратноступенчатый способ выполнения сварных швов? | Для швов длиной более 600 мм | Для сталей, характеризующихся повышенной склонностью к трещинообразованию | Для многослойных стыковых соединений с двусторонней разделкой кромок | Для стыковых соединений толщиной более 20 мм |  |  | РД
В каком случае следует применять способ выполнения сварных швов каскадом? | Для сварки однослойных и двухслойных швов длиной более 600 мм | Для сварки сталей, характеризующихся повышенной склонностью к трещинообразованию | Для сварки многослойных стыковых соединений с двусторонней разделкой кромок | Для сварки стыковых соединений толщиной более 20 мм |  |  | РД
Выберете основные параметры режима ручной дуговой сварки | Сварочный ток, напряжение дуги, скорость сварки | Сварочный ток, напряжение дуги, скорость подачи электродной проволоки | Сварочный ток, скорость сварки, расход защитного газа | Сварочный ток, расход защитного газа, скорость подачи электродной проволоки |  |  | РД
Выберите дефекты, возникшие при ручной дуговой сварке электродами с увлажненным основным покрытием | Пористость | Кратеры | Непровары | Прожоги |  |  | РД
Выберите конструктивные элементы подготовленных кромок свариваемых деталей при V-образной разделке кромок | Угол разделки кромок, притупление | Угол разделки кромок, перекрытие деталей, притупление | Угол разделки кромок, притупление, зазор | Катет углового шва, притупление кромки |  |  | РД
Выберите наиболее эффективный и технологичный способ предотвращения трещинообразования в околошовной зоне при сварке низколегированных теплоустойчивых сталей | Предварительный подогрев свариваемого металла | Предварительное охлаждение свариваемого металла | Термообработка после сварки | Межслойная термообработка |  |  | РД
Выберите полный перечень опасных факторов при пожаре, воздействующих на людей | Пламя, дым, яркость освещения | Пониженная температура окружающей среды, повышенная концентрация кислорода | Токсичные продукты горения и термического разложения | Пламя, дым, повышенная температура окружающей среды, пониженная концентрация кислорода, токсичные продукты горения и термического разложения |  |  | РД
Выберите технику выполнения сварки вертикального неповоротного стыка труб Ø 40,0х3,0 (мм) ручной дуговой сваркой плавящимся электродом | Стыки труб сваривают с поворотом на 90° обратно-ступенчатым способом участками длинной 200 - 250 мм | Стыки сваривают в направлении снизу вверх, начиная сварку слоя в потолочной части стыка отступив на 10 - 30 мм от нижней точки | Стыки выполняют тонкими и узкими валиками, без поперечных колебательных движений электрода, с поворотом на 180° | Стыки выполняют в один проход, без поперечных колебательных движений электрода, с поворотом вокруг своей оси |  |  | РД
Дайте определение дефекта сварного соединения "линейное смещение" | Смещение между двумя свариваемыми элементами, поверхности которых не параллельны или находятся под заданным углом | Смещение между двумя свариваемыми элементами, у которых поверхности параллельны, но расположены не в одной плоскости | Смещение между двумя свариваемыми элементами, у которых поверхности перпендикулярны и расположены не в одной плоскости | Смещение между осями двух валиков, выполненных на противоположных сторонах сварного шва |  |  | РД
Дайте определение дефекта сварного соединения "непровар в корне сварного шва" | Различие между фактической и номинальной глубиной проплавления корня шва | Неполное проплавление поверхностей в корне сварного шва | Избыточное количество наплавленного металла при сварке корня шва | Неполное проплавление центра шва |  |  | РД
К распределительным сетям какого напряжения могут подключаться источники сварочного тока? | Не выше 1000 В | Не выше 660 В | Не выше 380 В | Не выше 220 В |  |  | РД
Как влияет неравномерность нагрева при сварке на величину деформации основного металла? | Увеличивает величину деформации | Не влияет на величину деформации | Уменьшает величину деформации |  |  |  | РД
Как исправляют прожог в сварном шве? | Вырубают, зачищают и заваривают | Наплавкой тонких (ниточных) швов электродами малого диаметра | Термической обработкой | Вырубают до основного металла и заваривают |  |  | РД
Как осуществляется подключение кабелей к сварочному оборудованию? | С применением кабельных наконечников (зажимных) | С применением припаянных кабельных наконечников | С использованием концевых участков кабелей, очищенных от электрической изоляции | С применением опрессованных или припаянных кабельных наконечников |  |  | РД
Как подразделяются электроды по виду покрытия согласно ГОСТ 9466? | С кремнесодержащим покрытием, с марганцесодержащим покрытием, с нейтральным покрытием | С окислительным покрытием, с восстановительным покрытием, с пассивирующим покрытием | С кислым покрытием, с основным покрытием, с целлюлозным покрытием, с рутиловым покрытием, с покрытием смешанного вида, с прочими видами покрытий | С кислотным покрытием, со щелочным покрытием, с металлическим покрытием, с полимерным покрытием |  |  | РД
Как условно изображают видимый шов сварного соединения на чертеже? | Сплошной основной линией | Штриховой линией | Сплошной тонкой линией | Волнистой линией |  |  | РД
Как условно изображают невидимый шов сварного соединения на чертеже? | Сплошной основной линией | Штриховой линией | Сплошной тонкой линией | Волнистой линией |  |  | РД
Как условно изображают сварную точку на чертеже? | Знаком «*» | Знаком «+» | Знаком «Х» | Знаком "Т" |  |  | РД
Как устраняется дефект сварного шва "внутренняя пора"? | Механической выборкой и подвариванием | Механической зачисткой | Полным удалением сварного шва и наложением нового | Последующей термической обработкой сварного шва |  |  | РД
Как устраняют кратеры? | Дефект не подлежит устранению | Вырубают, зачищают и заваривают | Заваривают без зачистки | Обратно-ступенчатым способом |  |  | РД
Какая температура и влажность воздуха должны поддерживаться на складе хранения сварочных материалов? | Температура не ниже + 15 °С при относительной влажности не более 50 % | Температура + 15 °С при относительной влажности 70 % | Температура не ниже + 15 °С при относительной влажности не менее 50 % | Температура не ниже 0 °С при относительной влажности не более 10 % |  |  | РД
Какие конструктивные элементы характеризуют форму разделки кромок? | Смещение кромок, угловатость | Притупление, угол скоса кромок | Способ подготовки, зазор | Ширина, выпуклость |  |  | РД
Какие меры применяют для борьбы с горячими трещинами при сварке коррозионно-стойких хромоникелевых сталей? | Сварка на пониженных погонных энергиях с поперечными колебаниями электродом | Сварка на повышенных погонных энергиях ниточными швами | Сварка на пониженных погонных энергиях ниточными швами | Сварка на повышенных погонных энергиях с поперечными колебаниями электродом |  |  | РД
Какие параметры контролируются измерением при подготовке деталей под сборку и сборке деталей под сварку? | Величина зазора, притупление кромок, угол скоса кромок, смещение кромок | Ширина шва, высота шва, глубина подреза | Выпуклость обратной стороны шва, вогнутость обратной стороны шва | Глубина западаний между валиками, размеры одиночных несплошностей |  |  | РД
Какие параметры можно измерить с помощью шаблона УШС-3, согласно РД 03-606-03? | Чешуйчатость шва, размеры (диаметр, длина, ширина) одиночных несплошностей | Выпуклость обратной стороны шва, вогнутость обратной стороны шва | Притупление, зазор в соединении, смещение кромок, угол подготовки кромок, западания между валиками, высота шва, ширина шва | Смещение кромок деталей с внутренней стороны соединения |  |  | РД
Какие требования предъявляются к изоляции токоведущих частей? | Изоляция должна покрывать токоведущие части и выдерживать все возможные воздействия, которым она может подвергаться в процессе ее эксплуатации | Удаление изоляции должно быть возможно только путем ее разрушения | Не допускается использовать в качестве изоляции лакокрасочные покрытия | Все варианты правильные |  |  | РД
Какие факторы, воздействующие на людей, являются опасными при пожаре? | Пламя, дым, яркость освещения | Пониженная температура окружающей среды, повышенная концентрация кислорода | Токсичные продукты тления и термического горения | Пламя, дым, повышенная температура окружающей среды, пониженная концентрация кислорода, токсичные продукты горения и термического разложения |  |  | РД
Каким должен быть корень шва перед сваркой с обратной стороны при выполнении двустороннего шва с полным проплавлением? | Корень шва должен быть узнаваем | Корень шва должен быть расчищен до чистого металла | Корень шва должен быть увеличен | Корень шва должен быть отмечен маркером |  |  | РД
Каким способом следует удалять прихватки, имеющие недопустимые дефекты? | Механическим способом | Кислородной резкой | Воздушно-дуговой резкой | Плазменно-дуговой резкой |  |  | РД
И Т. П.

## РАД
Вопрос | Вариант ответа1 | Вариант ответа2 | Вариант ответа3 | Вариант ответа4 | Вариант ответа5 | Вариант ответа6 | Способ сварки
В каких случаях нормами и правилами пожарной безопасности запрещается проведение сварочных работ? | Сварка сосудов, аппаратов, трубопроводов коммуникаций, находящихся под напряжением | Сварка свежеокрашенных деталей до полного высыхания краски | Сварка сосудов, аппаратов, трубопроводов коммуникаций, находящихся под избыточным давлением | Сварка сосудов, аппаратов, трубопроводов коммуникаций, заполненных горючими и токсичными материалами | Все варианты правильные |  | РАД
В какой цвет окрашивается корпус баллона для хранения аргона? | Серый | Белый | Голубой | Черный |  |  | РАД
В каком месте следует производить зажигание и гашение дуги при выполнении дуговой сварки неплавящимся электродом в защитном газе? | В разделке или на уже наложенном шве на расстоянии 20 - 25 мм от его конца | На основном металле на расстоянии 20 - 25 мм от края разделки | На съемной или остающейся стальной подкладке | В любом месте по усмотрению сварщика |  |  | РАД
В каком месте ставится клеймо сварщика, если шов выполнял один сварщик? | На расстоянии 20 – 40 мм от сварного соединения в начале шва | На расстоянии 30 – 50 мм от границы выполненного им шва сварного соединения в начале и в конце шва | На расстоянии 40 – 60 мм от границы сварного соединения в одном месте | В любом удобном для него месте, доступном для контроля | На расстоянии не более 40 мм от границы сварного соединения в двух местах размещённых равномерно по периметру стыка |  | РАД
В каком случае допускается использование земли в качестве фазного или нулевого провода в электроустановках до 1000 В? | В любом случае не допускается | В любом случае допускается | Допускается, в случае заземления электроустановок до 400 В | Допускается, в случае временного монтажа электроустановок |  |  | РАД
В каком случае прихватки при сборке сварных конструкций должны выполняться с подогревом? | Если протяженность прихватки значительная | Если прихватка имеет большой катет | Если основные сварные швы конструкции по требованиям технологии должны выполняться с подогревом | Не регламентируется |  |  | РАД
В каком случае работу с газовым баллоном необходимо немедленно остановить? | Давление в сосуде поднялось выше допустимого | Выявлена неисправность предохранительных клапанов | Выявлена неисправность манометра | При возникновении пожара, непосредственно угрожающего сосуду, находящемуся под давлением | Все варианты правильные |  | РАД
Выберите конструктивные элементы подготовленных кромок свариваемых деталей при V-образной разделке кромок | Угол разделки кромок, притупление | Угол разделки кромок, перекрытие деталей, притупление | Угол разделки кромок, притупление, зазор | Катет углового шва, притупление кромки |  |  | РАД
Выберите метод предотвращения деформаций при выполнении ручной кислородной и ручной плазменной резки | Оставить «замки» или перемычки, которые необходимо перерезать после того, как металл полностью остынет | Установить зажимы и распорки, равномерно по всей линии реза | Выполнить резку участками, перемещая резак от края стола к центру заготовки | Обдуть детали сжатым воздухом или воздушно-масляной смесью перед выполнением резки |  |  | РАД
Выберите наиболее эффективный и технологичный способ предотвращения трещинообразования в околошовной зоне при сварке низколегированных теплоустойчивых сталей | Предварительный подогрев свариваемого металла | Предварительное охлаждение свариваемого металла | Термообработка после сварки | Межслойная термообработка |  |  | РАД
Выберите полный перечень опасных факторов при пожаре, воздействующих на людей | Пламя, дым, яркость освещения | Пониженная температура окружающей среды, повышенная концентрация кислорода | Токсичные продукты горения и термического разложения | Пламя, дым, повышенная температура окружающей среды, пониженная концентрация кислорода, токсичные продукты горения и термического разложения |  |  | РАД
Выберите последовательность операций, выполняемых перед ручной дуговой сваркой нержавеющей стали неплавящимся электродом в защитном газе | Поверхности кромок защищают до блеска стальной щеткой и промывают растворителем, сварку выполняют с колебательными движениями по всему шву, обратная сторона шва защищается от воздуха поддувом | Поверхности кромок защищают до блеска стальной щеткой и промывают растворителем, сварку выполняют без колебательных движений, обратная сторона шва защищается от воздуха поддувом | Поверхности кромок защищают до блеска стальной щеткой и промывают водой, сварку выполняют без колебательных движений, обратная сторона шва защищается от воздуха поддувом | Поверхности кромок защищают до блеска стальной щеткой и промывают керосином, сварку выполняют без колебательных движений, обратная сторона шва защищается от воздуха поддувом |  |  | РАД
Дайте определение дефекта сварного соединения "линейное смещение" | Смещение между двумя свариваемыми элементами, поверхности которых не параллельны или находятся под заданным углом | Смещение между двумя свариваемыми элементами, у которых поверхности параллельны, но расположены не в одной плоскости | Смещение между двумя свариваемыми элементами, у которых поверхности перпендикулярны и расположены не в одной плоскости | Смещение между осями двух валиков, выполненных на противоположных сторонах сварного шва |  |  | РАД
Дайте определение дефекта сварного соединения "непровар в корне сварного шва" | Различие между фактической и номинальной глубиной проплавления корня шва | Неполное проплавление поверхностей в корне сварного шва | Избыточное количество наплавленного металла при сварке корня шва | Неполное проплавление центра шва |  |  | РАД
Для чего применяется баллонный редуктор? | Для осушения газового потока | Для повышения давления поступающего из баллона газа | Для измерения давления внутри баллона | Для определения объёмного расхода газа | Для понижения давления поступающего из баллона газа |  | РАД
Как влияет неравномерность нагрева при сварке на величину деформации основного металла? | Увеличивает величину деформации | Не влияет на величину деформации | Уменьшает величину деформации |  |  |  | РАД
Как исправляют прожог в сварном шве? | Вырубают, зачищают и заваривают | Наплавкой тонких (ниточных) швов электродами малого диаметра | Термической обработкой | Вырубают до основного металла и заваривают |  |  | РАД
Как называют деформации, исчезающие после снятия напряжений? | Пластические | Упругие | Остаточные | Деформации при кручении |  |  | РАД
Как осуществляется подключение кабелей к сварочному оборудованию? | С применением кабельных наконечников (зажимных) | С применением припаянных кабельных наконечников | С использованием концевых участков кабелей, очищенных от электрической изоляции | С применением опрессованных или припаянных кабельных наконечников |  |  | РАД
Как условно изображают невидимый шов сварного соединения на чертеже? | Сплошной основной линией | Штриховой линией | Сплошной тонкой линией | Волнистой линией |  |  | РАД
Как условно изображают сварную точку на чертеже? | Знаком «*» | Знаком «+» | Знаком «Х» | Знаком "Т" |  |  | РАД
Как устраняется дефект сварного шва "внутренняя пора"? | Механической выборкой и подвариванием | Механической зачисткой | Полным удалением сварного шва и наложением нового | Последующей термической обработкой сварного шва |  |  | РАД
Как устраняют кратеры? | Дефект не подлежит устранению | Вырубают, зачищают и заваривают | Заваривают без зачистки | Обратно-ступенчатым способом |  |  | РАД
Как устраняют подрез сварного шва? | Механической зачисткой | Механической зачисткой и подвариванием | Удалением сварного шва целиком и ввариванием вместо него замещающего фрагмента | Термической обработкой |  |  | РАД
Какая температура и влажность воздуха должны поддерживаться на складе хранения сварочных материалов? | Температура не ниже + 15 °С при относительной влажности не более 50 % | Температура + 15 °С при относительной влажности 70 % | Температура не ниже + 15 °С при относительной влажности не менее 50 % | Температура не ниже 0 °С при относительной влажности не более 10 % |  |  | РАД
Какие действия запрещены к выполнению при эксплуатации электрооборудования в взрывоопасных зонах? | Ремонт электрооборудования без напряжения | Эксплуатация кабелей без повреждений | Ремонт электрооборудования, находящегося под напряжением и эксплуатация кабелей с внешними повреждениями наружной оболочки | Эксплуатация электрооборудования |  |  | РАД
Какие конструктивные элементы характеризуют форму разделки кромок? | Смещение кромок, угловатость | Притупление, угол скоса кромок | Способ подготовки, зазор | Ширина, выпуклость |  |  | РАД
Какие параметры контролируются измерением при подготовке деталей под сборку и сборке деталей под сварку? | Величина зазора, притупление кромок, угол скоса кромок, смещение кромок | Ширина шва, высота шва, глубина подреза | Выпуклость обратной стороны шва, вогнутость обратной стороны шва | Глубина западаний между валиками, размеры одиночных несплошностей |  |  | РАД
Какие параметры можно измерить с помощью шаблона УШС-3, согласно РД 03-606-03? | Чешуйчатость шва, размеры (диаметр, длина, ширина) одиночных несплошностей | Выпуклость обратной стороны шва, вогнутость обратной стороны шва | Притупление, зазор в соединении, смещение кромок, угол подготовки кромок, западания между валиками, высота шва, ширина шва | Смещение кромок деталей с внутренней стороны соединения |  |  | РАД
Каким методом выявляются отклонения размера и формы сварного шва? | Радиационный | Капиллярный | Внешний осмотр и измерение | Ультразвуковой |  |  | РАД
Каким образом могут доставляться баллоны с газообразным азотом или кислородом на стационарные посты плазменной резки? | В специальных оборудованных контейнерах | На специальных тележках или носилках | Вручную с помощью хомутов | Вручную вдвоем на плечах |  |  | РАД
Каким способом следует удалять прихватки, имеющие недопустимые дефекты? | Механическим способом | Кислородной резкой | Воздушно-дуговой резкой | Плазменно-дуговой резкой |  |  | РАД
Какими способами допускается выполнять соединение сварочных проводов? | При помощи сварки, пайки, опрессовки или специальных зажимов | При помощи скрутки и изоляции места соединения | При помощи соединений на болтах | При помощи скрутки с проковкой |  |  | РАД
Каких сортов выпускается газообразный и жидкий аргон по ГОСТ 10157-2016? | Высшего, первого и второго | Первого, второго и третьего | Высшего и первого | Особо чистого, высшего, первого и второго |  |  | РАД
Каково назначение предварительного и сопутствующего подогрева при сварке? | Позволяет уменьшить пластические деформации и напряжения вследствие уменьшения разности температур между отдельными точками тела и снижения предела текучести металла | Позволяет уменьшить пластические деформации и напряжения вследствие уменьшения разности температур между отдельными точками тела, снижения предела текучести металла, меньшего вложения теплоты при сварке, изменения скорости охлаждения и характера структурных превращений | Позволяет уменьшить пластические деформации и напряжения вследствие снижения предела текучести металла | Позволяет уменьшить пластические деформации и напряжения вследствие уменьшения разности температур между отдельными точками тела, изменения скорости охлаждения и характера структурных превращений |  |  | РАД
Каковы основные причины образования пор при аргонодуговой сварке? | Наличие на поверхности основного металла ржавчины, масел и других загрязнений | Взаимодействие защитного газа с расплавленным металлом | Сварка при повышенном токе | Сварка при повышенном напряжении |  |  | РАД
Какое минимальное остаточное давление газа допускается в баллоне? | Менее 0,005 МПа | Не менее 0,005 МПа | Не регламентируется | Не менее 0,05 МПа |  |  | РАД
Какой защитный газ не допускается использовать для защиты при дуговой сварке неплавящимся вольфрамовым электродом? | Азот | Аргон | Кислород | Водород |  |  | РАД
Кто допускается к выполнению работ по присоединению и отсоединению от сети переносных и передвижных электросварочных установок? | Работники, имеющие группу по электробезопасности не ниже II и соответствующие удостоверения | Электротехнический персонал с группой по электробезопасности не ниже III | Административный персонал, имеющий группу по электробезопасности не ниже III и соответствующие удостоверения | Газорезчики с группой по электробезопасности III и выше |  |  | РАД
Кто допускается к выполнению электросварочных работ? | Работники, прошедшие обучение, инструктаж и проверку знаний требований безопасности, имеющие группу по электробезопасности не ниже II и соответствующие удостоверения | Работники, имеющие группу по электробезопасности не ниже II | Работники, прошедшие обучение по электробезопасности | Работники, прошедшие обучение, инструктаж и проверку знаний по электробезопасности |  |  | РАД
И Т. П.

## МП
Вопрос | Вариант ответа1 | Вариант ответа2 | Вариант ответа3 | Вариант ответа4 | Вариант ответа5 | Вариант ответа6 | Способ сварки
В каких случаях нормами и правилами пожарной безопасности запрещается проведение сварочных работ? | Сварка сосудов, аппаратов, трубопроводов коммуникаций, находящихся под напряжением | Сварка свежеокрашенных деталей до полного высыхания краски | Сварка сосудов, аппаратов, трубопроводов коммуникаций, находящихся под избыточным давлением | Сварка сосудов, аппаратов, трубопроводов коммуникаций, заполненных горючими и токсичными материалами | Все варианты правильные |  | МП
В каком месте ставится клеймо сварщика, если шов выполнял один сварщик? | На расстоянии 20 – 40 мм от сварного соединения в начале шва | На расстоянии 30 – 50 мм от границы выполненного им шва сварного соединения в начале и в конце шва | На расстоянии 40 – 60 мм от границы сварного соединения в одном месте | В любом удобном для него месте, доступном для контроля | На расстоянии не более 40 мм от границы сварного соединения в двух местах размещённых равномерно по периметру стыка |  | МП
В каком случае используется сварка блоками или каскадом (секциями)? | Для сварки металла толщиной более 20-25 мм | Для сварки металла толщиной 15-20 мм | Для сварки швов сложной конфигурации | Для сварки металла толщиной 10-15 мм |  |  | МП
В каком случае прихватки при сборке сварных конструкций должны выполняться с подогревом? | Если протяженность прихватки значительная | Если прихватка имеет большой катет | Если основные сварные швы конструкции по требованиям технологии должны выполняться с подогревом | Не регламентируется |  |  | МП
В каком случае работу с газовым баллоном необходимо немедленно остановить? | Давление в сосуде поднялось выше допустимого | Выявлена неисправность предохранительных клапанов | Выявлена неисправность манометра | При возникновении пожара, непосредственно угрожающего сосуду, находящемуся под давлением | Все варианты правильные |  | МП
В каком случае следует применять обратноступенчатый способ выполнения сварных швов? | Для швов длиной более 600 мм | Для сталей, характеризующихся повышенной склонностью к трещинообразованию | Для многослойных стыковых соединений с двусторонней разделкой кромок | Для стыковых соединений толщиной более 20 мм |  |  | МП
В каком случае следует применять способ выполнения сварных швов каскадом? | Для сварки однослойных и двухслойных швов длиной более 600 мм | Для сварки сталей, характеризующихся повышенной склонностью к трещинообразованию | Для сварки многослойных стыковых соединений с двусторонней разделкой кромок | Для сварки стыковых соединений толщиной более 20 мм |  |  | МП
Выберите наиболее эффективный и технологичный способ предотвращения трещинообразования в околошовной зоне при сварке низколегированных теплоустойчивых сталей | Предварительный подогрев свариваемого металла | Предварительное охлаждение свариваемого металла | Термообработка после сварки | Межслойная термообработка |  |  | МП
Выберите причины неустойчивой (нестабильной) скорости подачи электродной проволоки при дуговой сварке плавящимся электродом в защитном газе | Износ подающих роликов | Недостаточное усилие прижимающего ролика | Неудовлетворительное состояние токоподводящего мундштука | Все варианты правильны |  |  | МП
Дайте определение дефекта сварного соединения "линейное смещение" | Смещение между двумя свариваемыми элементами, поверхности которых не параллельны или находятся под заданным углом | Смещение между двумя свариваемыми элементами, у которых поверхности параллельны, но расположены не в одной плоскости | Смещение между двумя свариваемыми элементами, у которых поверхности перпендикулярны и расположены не в одной плоскости | Смещение между осями двух валиков, выполненных на противоположных сторонах сварного шва |  |  | МП
Дайте определение дефекта сварного соединения "непровар в корне сварного шва" | Различие между фактической и номинальной глубиной проплавления корня шва | Неполное проплавление поверхностей в корне сварного шва | Избыточное количество наплавленного металла при сварке корня шва | Неполное проплавление центра шва |  |  | МП
Для чего применяется баллонный редуктор? | Для осушения газового потока | Для повышения давления поступающего из баллона газа | Для измерения давления внутри баллона | Для определения объёмного расхода газа | Для понижения давления поступающего из баллона газа |  | МП
Из какого материала изготавливают контактные наконечники сварочных горелок при применении алюминиевой сварочной проволоки? | Меди | Хромистой бронзы | Медно-графитового | Латуни |  |  | МП
Как влияет повышение сварочного тока в процессе сварки плавящимся электродом в среде защитных газов на геометрические размеры сварного шва? | Существенно увеличиваются глубина проплавления и выпуклость шва, ширина шва уменьшается | Существенно уменьшаются глубина проплавления, высота усиления и ширина шва | Существенно увеличиваются глубина проплавления, выпуклость шва, а ширина шва возрастает незначительно | Никакого влияния не оказывает |  |  | МП
Как влияет увеличение напряжения дуги на глубину проплавления и ширину шва при механизированной сварке в защитных газах? | Глубина проплавления уменьшается, ширина шва уменьшается | Глубина проплавления увеличивается, ширина шва уменьшается | Глубина проплавления уменьшается, ширина шва увеличивается | Глубина проплавления и ширина шва не изменяются |  |  | МП
Как исправляют прожог в сварном шве? | Вырубают, зачищают и заваривают | Наплавкой тонких (ниточных) швов электродами малого диаметра | Термической обработкой | Вырубают до основного металла и заваривают |  |  | МП
Как называют деформации, исчезающие после снятия напряжений? | Пластические | Упругие | Остаточные | Деформации при кручении |  |  | МП
Как осуществляется подключение кабелей к сварочному оборудованию? | С применением кабельных наконечников (зажимных) | С применением припаянных кабельных наконечников | С использованием концевых участков кабелей, очищенных от электрической изоляции | С применением опрессованных или припаянных кабельных наконечников |  |  | МП
Как расшифровывается марка сварочной проволоки Св-08ГС? | Св – сварочная проволока; 0,8% марганца; до 1% углерода | Св – сварочная проволока; 0,08% углерода; до 1% марганца; до 1% кремния | Св – сварочная проволока; диаметр 0,8 мм; до 1% марганца; до 1% кремния | Св – сварочная проволока; 0,8% углерода; до 1% марганца; до 1% кремния |  |  | МП
Как условно изображают видимый шов сварного соединения на чертеже? | Сплошной основной линией | Штриховой линией | Сплошной тонкой линией | Волнистой линией |  |  | МП
Как условно изображают невидимый шов сварного соединения на чертеже? | Сплошной основной линией | Штриховой линией | Сплошной тонкой линией | Волнистой линией |  |  | МП
Как условно изображают сварную точку на чертеже? | Знаком «*» | Знаком «+» | Знаком «Х» | Знаком "Т" |  |  | МП
Как устраняется дефект сварного шва "внутренняя пора"? | Механической выборкой и подвариванием | Механической зачисткой | Полным удалением сварного шва и наложением нового | Последующей термической обработкой сварного шва |  |  | МП
Как устраняют кратеры? | Дефект не подлежит устранению | Вырубают, зачищают и заваривают | Заваривают без зачистки | Обратно-ступенчатым способом |  |  | МП
Как устраняют подрез сварного шва? | Механической зачисткой | Механической зачисткой и подвариванием | Удалением сварного шва целиком и ввариванием вместо него замещающего фрагмента | Термической обработкой |  |  | МП
Какая температура и влажность воздуха должны поддерживаться на складе хранения сварочных материалов? | Температура не ниже + 15 °С при относительной влажности не более 50 % | Температура + 15 °С при относительной влажности 70 % | Температура не ниже + 15 °С при относительной влажности не менее 50 % | Температура не ниже 0 °С при относительной влажности не более 10 % |  |  | МП
Какие конструктивные элементы характеризуют форму разделки кромок? | Смещение кромок, угловатость | Притупление, угол скоса кромок | Способ подготовки, зазор | Ширина, выпуклость |  |  | МП
Какие меры применяют для борьбы с горячими трещинами при сварке коррозионно-стойких хромоникелевых сталей? | Сварка на пониженных погонных энергиях с поперечными колебаниями электродом | Сварка на повышенных погонных энергиях ниточными швами | Сварка на пониженных погонных энергиях ниточными швами | Сварка на повышенных погонных энергиях с поперечными колебаниями электродом |  |  | МП
Какие параметры контролируются измерением при подготовке деталей под сборку и сборке деталей под сварку? | Величина зазора, притупление кромок, угол скоса кромок, смещение кромок | Ширина шва, высота шва, глубина подреза | Выпуклость обратной стороны шва, вогнутость обратной стороны шва | Глубина западаний между валиками, размеры одиночных несплошностей |  |  | МП
Какие параметры можно измерить с помощью шаблона УШС-3, согласно РД 03-606-03? | Чешуйчатость шва, размеры (диаметр, длина, ширина) одиночных несплошностей | Выпуклость обратной стороны шва, вогнутость обратной стороны шва | Притупление, зазор в соединении, смещение кромок, угол подготовки кромок, западания между валиками, высота шва, ширина шва | Смещение кромок деталей с внутренней стороны соединения |  |  | МП
Какие требования предъявляются к изоляции токоведущих частей? | Изоляция должна покрывать токоведущие части и выдерживать все возможные воздействия, которым она может подвергаться в процессе ее эксплуатации | Удаление изоляции должно быть возможно только путем ее разрушения | Не допускается использовать в качестве изоляции лакокрасочные покрытия | Все варианты правильные |  |  | МП
Какие факторы, воздействующие на людей, являются опасными при пожаре? | Пламя, дым, яркость освещения | Пониженная температура окружающей среды, повышенная концентрация кислорода | Токсичные продукты тления и термического горения | Пламя, дым, повышенная температура окружающей среды, пониженная концентрация кислорода, токсичные продукты горения и термического разложения |  |  | МП
Каким методом выявляются отклонения размера и формы сварного шва? | Радиационный | Капиллярный | Внешний осмотр и измерение | Ультразвуковой |  |  | МП
Каким способом следует удалять прихватки, имеющие недопустимые дефекты? | Механическим способом | Кислородной резкой | Воздушно-дуговой резкой | Плазменно-дуговой резкой |  |  | МП
И Т. П.

## Г
Вопрос | Вариант ответа1 | Вариант ответа2 | Вариант ответа3 | Вариант ответа4 | Вариант ответа5 | Вариант ответа6 | Способ сварки
В каких случаях нормами и правилами пожарной безопасности запрещается проведение сварочных работ? | Сварка сосудов, аппаратов, трубопроводов коммуникаций, находящихся под напряжением | Сварка свежеокрашенных деталей до полного высыхания краски | Сварка сосудов, аппаратов, трубопроводов коммуникаций, находящихся под избыточным давлением | Сварка сосудов, аппаратов, трубопроводов коммуникаций, заполненных горючими и токсичными материалами | Все варианты правильные |  | Г
В каком месте ставится клеймо сварщика, если шов выполнял один сварщик? | На расстоянии 20 – 40 мм от сварного соединения в начале шва | На расстоянии 30 – 50 мм от границы выполненного им шва сварного соединения в начале и в конце шва | На расстоянии 40 – 60 мм от границы сварного соединения в одном месте | В любом удобном для него месте, доступном для контроля | На расстоянии не более 40 мм от границы сварного соединения в двух местах размещённых равномерно по периметру стыка |  | Г
В каком случае разрешается использовать отрезки гладких трубок для соединения газовых шлангов при выполнении газосварочных работ? | В любом случае разрешается | В любом случае запрещается | Разрешается, в случае если трубки медные | Разрешается, в случае соединения шлангов для подачи горючего газа | Разрешается, в случае если трубки алюминиевые |  | Г
Выберите наиболее эффективный и технологичный способ предотвращения трещинообразования в околошовной зоне при сварке низколегированных теплоустойчивых сталей | Предварительный подогрев свариваемого металла | Предварительное охлаждение свариваемого металла | Термообработка после сварки | Межслойная термообработка |  |  | Г
Дайте определение дефекта сварного соединения "линейное смещение" | Смещение между двумя свариваемыми элементами, поверхности которых не параллельны или находятся под заданным углом | Смещение между двумя свариваемыми элементами, у которых поверхности параллельны, но расположены не в одной плоскости | Смещение между двумя свариваемыми элементами, у которых поверхности перпендикулярны и расположены не в одной плоскости | Смещение между осями двух валиков, выполненных на противоположных сторонах сварного шва |  |  | Г
Дайте определение дефекта сварного соединения "непровар в корне сварного шва" | Различие между фактической и номинальной глубиной проплавления корня шва | Неполное проплавление поверхностей в корне сварного шва | Избыточное количество наплавленного металла при сварке корня шва | Неполное проплавление центра шва |  |  | Г
Для чего применяется баллонный редуктор? | Для осушения газового потока | Для повышения давления поступающего из баллона газа | Для измерения давления внутри баллона | Для определения объёмного расхода газа | Для понижения давления поступающего из баллона газа |  | Г
Как влияет неравномерность нагрева при сварке на величину деформации основного металла? | Увеличивает величину деформации | Не влияет на величину деформации | Уменьшает величину деформации |  |  |  | Г
Как исправляют прожог в сварном шве? | Вырубают, зачищают и заваривают | Наплавкой тонких (ниточных) швов электродами малого диаметра | Термической обработкой | Вырубают до основного металла и заваривают |  |  | Г
Как образуется горючая смесь в инжекторной газовой горелке при газовой сварке? | Горючий газ и кислород подаются под одинаковым давлением в смесительную камеру и там смешиваются | Горючий газ и кислород подаются под разным давлением в смесительную камеру и там смешиваются | Горючий газ подается в смесительную камеру за счет подсоса его струей кислорода, вытекающего с большой скоростью из отверстия сопла, и там смешиваются | Горючий газ и кислород не смешиваются |  |  | Г
Какая температура и влажность воздуха должны поддерживаться на складе хранения сварочных материалов? | Температура не ниже + 15 °С при относительной влажности не более 50 % | Температура + 15 °С при относительной влажности 70 % | Температура не ниже + 15 °С при относительной влажности не менее 50 % | Температура не ниже 0 °С при относительной влажности не более 10 % |  |  | Г
Какие действия необходимо совершить при обнаружении резкого запаха газа во время кислородной резки? | Прекратить огневые работы и покинуть помещение | Прекратить огневые работы, устранить утечку и проветрить помещение | Продолжить работу | Прекратить огневые работы, закрыть вентили подачи газа, проветрить помещение, поставить в известность руководителя работ |  |  | Г
Какие конструктивные элементы характеризуют форму разделки кромок? | Смещение кромок, угловатость | Притупление, угол скоса кромок | Способ подготовки, зазор | Ширина, выпуклость |  |  | Г
Какие параметры контролируются измерением при подготовке деталей под сборку и сборке деталей под сварку? | Величина зазора, притупление кромок, угол скоса кромок, смещение кромок | Ширина шва, высота шва, глубина подреза | Выпуклость обратной стороны шва, вогнутость обратной стороны шва | Глубина западаний между валиками, размеры одиночных несплошностей |  |  | Г
Какие параметры можно измерить с помощью шаблона УШС-3, согласно РД 03-606-03? | Чешуйчатость шва, размеры (диаметр, длина, ширина) одиночных несплошностей | Выпуклость обратной стороны шва, вогнутость обратной стороны шва | Притупление, зазор в соединении, смещение кромок, угол подготовки кромок, западания между валиками, высота шва, ширина шва | Смещение кромок деталей с внутренней стороны соединения |  |  | Г
Какие сборочно-сварочные приспособления используются для фиксации и крепления одной или двух деталей в горизонтальной или вертикальной плоскостях? | Установочные пальцы и штыри | Упоры | Призмы | Шаблоны |  |  | Г
Какие факторы, воздействующие на людей, являются опасными при пожаре? | Пламя, дым, яркость освещения | Пониженная температура окружающей среды, повышенная концентрация кислорода | Токсичные продукты тления и термического горения | Пламя, дым, повышенная температура окружающей среды, пониженная концентрация кислорода, токсичные продукты горения и термического разложения |  |  | Г
Каким методом выявляются отклонения размера и формы сварного шва? | Радиационный | Капиллярный | Внешний осмотр и измерение | Ультразвуковой |  |  | Г
Каким образом могут доставляться баллоны с газообразным азотом или кислородом на стационарные посты плазменной резки? | В специальных оборудованных контейнерах | На специальных тележках или носилках | Вручную с помощью хомутов | Вручную вдвоем на плечах |  |  | Г
Каким способом разрешается производить отогрев замерших газовых баллонов? | Отогрев дизельными тепловыми пушками | Отогрев кровельными горелками | Отогрев теплой водой или паром | Отогрев электрическими тепловыми пушками |  |  | Г
Каким способом следует удалять прихватки, имеющие недопустимые дефекты? | Механическим способом | Кислородной резкой | Воздушно-дуговой резкой | Плазменно-дуговой резкой |  |  | Г
Каких сортов производится ацетилен растворенный марки Б? | Высшего и первого | Первого и второго | Высшего, первого, второго, третьего | Особо чистого, первого и второго |  |  | Г
Каково назначение предварительного и сопутствующего подогрева при сварке? | Позволяет уменьшить пластические деформации и напряжения вследствие уменьшения разности температур между отдельными точками тела и снижения предела текучести металла | Позволяет уменьшить пластические деформации и напряжения вследствие уменьшения разности температур между отдельными точками тела, снижения предела текучести металла, меньшего вложения теплоты при сварке, изменения скорости охлаждения и характера структурных превращений | Позволяет уменьшить пластические деформации и напряжения вследствие снижения предела текучести металла | Позволяет уменьшить пластические деформации и напряжения вследствие уменьшения разности температур между отдельными точками тела, изменения скорости охлаждения и характера структурных превращений |  |  | Г
Какое из утверждений, относящееся к организации постов газовой резки, неверное? | При питании постов для газовой сварки и резки горючим газом и кислородом от баллонов последние должны устанавливаться в вертикальном положении в специальных стойках и прочно прикрепляться к ним хомутами или цепями | На стойках должны быть навесы, предохраняющие баллоны от попадания на них масла | При питании от единичных баллонов между баллонными редукторами и инструментом (горелкой, резаком и т.д.) следует устанавливать предохранительные устройства, в том числе пламегасящие | Баллоны должны находиться на расстоянии не менее 1 м от приборов отопления и 2,5 м от источников тепла с открытым огнем |  |  | Г
Какое минимальное остаточное давление газа допускается в баллоне? | Менее 0,005 МПа | Не менее 0,005 МПа | Не регламентируется | Не менее 0,05 МПа |  |  | Г
Какое приспособление используется для стягивания и временного закрепления между собой деталей стыкового соединения листов при сборке на сборочной плите? | Струбцины стальные | Винтовые распорки для свальцованных деталей | Винтовые рамки для двутавров | Центратор |  |  | Г
Какой газ поддерживает горение? | Углекислый газ | Аргон | Кислород | Аммиак | Гелий |  | Г
Какой газ являются горючим и взрывоопасным? | Углекислый газ | Ацетилен | Гелий | Кислород |  |  | Г
Какой документ выдаётся для выполнения сварочных работ в зонах действия опасных производственных факторов? | Наряд-заказ | Наряд-допуск | Наряд-пропуск | Приказ на производство работ | Распоряжение на производство работ |  | Г
Когда проводятся измерения геометрических размеров деталей подготовленных под сварку согласно РД 03-606-03? | Во время сборки деталей | После сборки деталей | До сборки деталей | Не регламентируется |  |  | Г
На какое расстояние должны быть очищены места выполнения сварочных работ, от горючих, легковоспламеняющихся и взрывоопасных материалов? | В радиусе не менее 3 метров от горючих материалов, в радиусе не менее 5 метров от легковоспламеняющихся и взрывоопасных материалов | В радиусе не менее 5 метров от горючих материалов, в радиусе не менее 10 метров от легковоспламеняющихся и взрывоопасных материалов | В радиусе не менее 10 метров от горючих материалов, в радиусе не менее 15 метров от легковоспламеняющихся и взрывоопасных материалов | В радиусе не менее 15 метров от горючих материалов, в радиусе не менее 20 метров от легковоспламеняющихся и взрывоопасных материалов | В радиусе не менее 15 метров |  | Г
На каком расстоянии от отдельных баллонов с кислородом и горючими газами допускается проводить газопламенные работы, а также любые работы с применением открытого огня от других источников? | Не менее 3 м | Не менее 5 м | Не менее 10 м | Не менее 15 м |  |  | Г
Относятся ли электросварочные и газосварочные работы к огневым? Необходимо ли сварщику иметь документ, разрешающий допуск к огневым работам? Каким документом оформляется допуск к огневым работам? | Относятся; сварщик обязан иметь оформленный наряд-допуск или разрешение на проведение огневых работ | Не относятся; сварщик обязан иметь оформленный наряд-допуск или разрешение на проведение электросварочных и газосварочных работ вблизи горючих материалов | Не относятся; сварщик не обязан иметь оформленный наряд-допуск или разрешение на проведение электросварочных и газосварочных работ | Нет правильного варианта |  |  | Г
При каких условиях запрещается выполнять сварочные работы? | Расположение горючих материалов от места производства сварочных работ на расстоянии менее 5 м | Выполнение сварочных работ вне помещения во время дождя под навесом | Работа на высоте с лесов с ограждениями | Расположение взрывоопасных материалов от места производства сварочных работ на расстоянии 11 м |  |  | Г
И Т. П.